## Betongresept
Betongproporsjonering |  | Bxx | M60 |  | Uten silika
Fyll inn røde, gule og grønne celler
RESEPT
pr/mix
Densitet | kg/m^3 |  | Volum |  | Materiale | kg/m^3 | volum (l/m^3) | 32
0.032
sement | 3120 |  | Matriksfase | 0.298 | Sement | 288.5203 | 92.47446 | 9.23265
vann | 1000 |  | Partikkelfase | 0.702
tss | 1380 |  |  |  | Fritt vann | 173.1122 | 173.1122 |  |  |  | Densitet
sand | 2501 |  | v/b | 0.6 | [6 empty] | kg/m^3 | Tilslag | Vann absorpsjon | Fuktinnhold | filler % av sand | V
stein | 2691 |  |  |  | Filler | 30 | 11.9952
(silika) | 2200 | [8 empty] | sand | 2780 | 0.55 | 0.007 | 0.05 | 0.04 | 1051.952
[5 empty] | Tss | 0.5770406 | 0.4181454 | 0.0184653 |  | stein | 2820 | 0.54 | 0.004 |  |  | 1047.6864
Matriks |  | Fuktinnhold |  |  | Luft |  | 20
v/c= | 0.6 |  |  |  | Silika | 0 | 0
tss/c= | 0.002 | 0.7
luft= | 0.02 |  |  |  | Tørr sand + filler: | 924.0537
silika= | 0
[5 empty] | Sand som må tilsettes: | 932.4457 |  | 29.83826
[5 empty] | Sand 0/8 mm (>0,125mm) | 877.851 | 351
[5 empty] | Stein 8/16 mm | 472.2705 | 175.5 |  | 351
Tilslag |  | Vann absorpsjon |  | Fuktinnhold
[5 empty] | Stein 16/24 mm | 472.2705 | 175.5
sand | 0.5 | 0.008 |  | 0.017 | Tot. stein | 944.541 |  | 30.225312
stein 8/16 | 0.25 | 0.005
stein 16/24 | 0.25 | 0.005 |  |  | Differansefukt | 4.073235
filler % av sand | 0.05
[5 empty] | Faktisk vann som må tilsettes | 169.039 |  | 5.409247
Graf for å finne matriksvolum ut fra v/b-forholdet:
Korrigering av fukt |  |  |  |  | Tyngdetetthet betong: | 2284.602 | kg/m^3
Må trekkes fra: |  |  |  |  | KONTROLL v/b-tall: | 0.6 | Ok!
Fukt i sand | 15.85158
Vann i tss | 0.4039284
| 16.25551 |  |  |  | VOLUM MATRIKS |  | 298
[5 empty] | VOLUM PARTIKKEL |  | 702
Må legges til: | [6 empty] | 1000
Abs i stein: | 4.722705
Abs i sand | 7.459566
12.18227
DIFF: | 4.073235
[6 empty] | tom bøtte | 4671.1 | 2555.267
23835.6
1.2%
15cm