## Betongresept
Betongproporsjonering |  | Bxx | M90 |  | Uten silika
Fyll inn røde, gule og grønne celler
RESEPT
pr/mix
Densitet | kg/m^3 |  | Volum |  | Materiale | kg/m^3 | volum (l/m^3) | 10
0.01
sement | 3120 |  | Matriksfase | 0.283 | Sement | 205.5332 | 65.87601 | 2.055332
vann | 1000 |  | Partikkelfase | 0.717
tss | 1380 |  |  |  | Fritt vann | 184.9798 | 184.9798 |  |  |  | Densitet
sand | 2501 |  | v/b | 0.9 | [6 empty] | kg/m^3 | Tilslag | Vann absorpsjon | Fuktinnhold | filler % av sand | V
stein | 2691 |  |  |  | Filler | 30 | 11.9952
(silika) | 2200 | [8 empty] | sand | 2780 | 0.55 | 0.007 | 0.05 | 0.04 | 1051.952
[5 empty] | Tss | 0.2055332 | 0.1489371 | 0.002055332 |  | stein | 2820 | 0.54 | 0.004 |  |  | 1047.6864
Matriks |  | Fuktinnhold |  |  | Luft |  | 20
v/c= | 0.9 |  |  |  | Silika | 0 | 0
tss/c= | 0.001 | 0.7
luft= | 0.02 |  |  |  | Tørr sand + filler: | 1132.558 |  |  | cubes | 50
silika= | 0 | [7 empty] | moulds: | 16.66667
[5 empty] | Sand som må tilsettes: | 1142.844 |  | 11.42844 | pr/mix | 8.333333
[5 empty] | Sand 0/8 mm (>0,125mm) | 1075.9302 | 430.2
[5 empty] | Stein 8/16 mm | 385.8894 | 143.4
Tilslag |  | Vann absorpsjon |  | Fuktinnhold
[5 empty] | Stein 16/24 mm | 385.8894 | 143.4
sand | 0.6 | 0.008 |  | 0.017 | Tot. stein | 771.7788 |  | 7.717788
stein 8/16 | 0.2 | 0.005
stein 16/24 | 0.2 | 0.005 |  |  | Differansefukt | 6.570573
filler % av sand | 0.05
[5 empty] | Faktisk vann som må tilsettes | 178.4093 |  | 1.784093
Graf for å finne matriksvolum ut fra v/b-forholdet:
Korrigering av fukt |  |  |  |  | Tyngdetetthet betong: | 2238.428 | kg/m^3
Må trekkes fra: |  |  |  |  | KONTROLL v/b-tall: | 0.9 | Ok!
Fukt i sand | 19.42834
Vann i tss | 0.1438732
| 19.57222 |  |  |  | VOLUM MATRIKS |  | 283
[5 empty] | VOLUM PARTIKKEL |  | 717
Må legges til: | [6 empty] | 1000
Abs i stein: | 3.858894
Abs i sand | 9.14275
13.00164
DIFF: | 6.570573
kl13:30
[6 empty] | test | m90
[6 empty] | vekt | 23539
[6 empty] | tom | 4671.1
[6 empty] | slump | 4,5cm
[6 empty] | luft | 2.3%
[5 empty] | vekt | Mpa | kN
[5 empty] | 2341.6 | 10.3 | 102.8
[5 empty] | 2319.83 | 9.7 | 96.5
[5 empty] | 2364.31 | 9.4 | 94.2
[5 empty] | gjennomsnitt | 9.8 | 97.83333